## GEOTECNIA VIAL
|  | DISEÑO ESTRUCTURAL DE PAVIMENTOS | [5 empty] | CONTRATO DE CONSULTORIA:
INTERVENTOR:
FASE: Estudios y Diseños
|  | DISEÑO ESTRUCTURAL DE PAVIMENTOS | [5 empty] | GEOTECNIA VIAL
PLACA HUELLA
REHABILITACIÓN DE LA VÍA QUE CONDUCE DE LA VEREDA MONTELARGO A LA VEREDA LIMONAL (DEL SECTOR LOMA DIVINO NIÑO AL SECTOR PUENTE LA TRAMPA) MUNICIPIO DE ANOLAIMA, DEPARTAMENTO DE CUNDINAMARCA
CARACTERIZACION SUELO DE SUBRASANTE
NORMA INVIAS 132-2013
APIQUE No. | LL (%) | GRADO DE EXPANSION |  | LP (%) | IP (%) | GRADO DE EXPANSION |  |  | Wn (%) | IC (%) | CLASIFICACION SUCS
|  | CHEN | IS 1498 |  |  | CHEN | IS 1498 | HOLTZ-GIBBS
AP-1 | 51 | ALTO | ALTO | 23 | 28 | MEDIO | ALTO | MEDIO | 12.4 | 137.8571 | CH
AP-2 | 50 | ALTO | ALTO | 22 | 28 | MEDIO | ALTO | MEDIO | 13.2 | 131.4286 | CH
AP-3 | 51 | ALTO | ALTO | 23 | 28 | MEDIO | ALTO | MEDIO | 11.6 | 140.7143 | CH
AP-4 | 51 | ALTO | ALTO | 23 | 28 | MEDIO | ALTO | MEDIO | 12.7 | 136.7857 | CH
|  | DISEÑO ESTRUCTURAL DE PAVIMENTOS | [5 empty] | CONTRATO DE CONSULTORIA:
INTERVENTOR:
FASE:Estudios y Diseños
|  | DISEÑO ESTRUCTURAL DE PAVIMENTOS | [5 empty] | GEOTECNIA VIAL
PLACA HUELLA
REHABILITACIÓN DE LA VÍA QUE CONDUCE DE LA VEREDA MONTELARGO A LA VEREDA LIMONAL (DEL SECTOR LOMA DIVINO NIÑO AL SECTOR PUENTE LA TRAMPA) MUNICIPIO DE ANOLAIMA, DEPARTAMENTO DE CUNDINAMARCA
INDICE DE LIQUIDEZ |  |  |  |  | APIQUE No. | IL (%) | SENSIBILIDAD |  | CLASIFICACION S.U.C.S.
IL (%) | COMPORTAMIENTO |  | SENSIBILIDAD
< 0,0 | Colapsable |  | Frágil |  | 1 | -0.6782609 | FRAGIL |  | CH
0,0 < IL < 1,0 | No Colapsable |  | Plástico |  | 2 | -0.6727273 | FRAGIL |  | CH
> 1,0 | Expansivo |  | Viscoso |  | 3 | -0.7130435 | FRAGIL |  | CH
[5 empty] | 4 | -0.6652174 | FRAGIL |  | CH
[6 empty] | APIQUE No. | LIMITE DE CONTRACC. | GRADO DE EXPANSION | INDICE DE CONTRACCION | GRADO DE EXPANSION
[6 empty] | 1 |  | MEDIO | 23 | MEDIO
[6 empty] | 2 |  | MEDIO | 23 | MEDIO
[6 empty] | 3 |  | MEDIO | 0 | BAJO
[6 empty] | 4 |  | MEDIO | 0 | BAJO
[6 empty] | 5 |  | MEDIO | 0 | BAJO
|  | DISEÑO ESTRUCTURAL DE PAVIMENTOS | [5 empty] | CONTRATO DE CONSULTORIA:
INTERVENTOR:
FASE: Estudios y Diseños
|  | DISEÑO ESTRUCTURAL DE PAVIMENTOS | [5 empty] | GEOTECNIA VIAL
PLACA HUELLA
REHABILITACIÓN DE LA VÍA QUE CONDUCE DE LA VEREDA MONTELARGO A LA VEREDA LIMONAL (DEL SECTOR LOMA DIVINO NIÑO AL SECTOR PUENTE LA TRAMPA) MUNICIPIO DE ANOLAIMA, DEPARTAMENTO DE CUNDINAMARCA
Numeral 3.3
[6 empty] | APIQUE No. | CVP | CONDICION DEL SUELO
1
2
3
4
5
Expansividad de la Subrasante - Según el Ensayo de CBR en Condición de Imersión
|  |  |  | APIQUE No. | Expansión (%) | Situación Crítica = 2%
|  |  |  | 1 | 2.3 | MARGINAL
|  |  |  | 2 | 2.5
|  | ACTUALIZACION, AJUSTES Y COMPLEMENTACION DE LA FACTIBILIDAD Y LOS ESTUDIOS Y DISEÑOS DEL CABLE AEREO EN SAN CRISTOBAL, EN BOGOTA D.C. | [5 empty] | CONTRATO DE CONSULTORIA:
INTERVENTOR:
FASE: Estudios y Diseños
|  | DISEÑO ESTRUCTURAL DE PAVIMENTOS | [5 empty] | GEOTECNIA VIAL
REHABILITACIÓN DE LA VÍA QUE CONDUCE DE LA VEREDA MONTELARGO A LA VEREDA LIMONAL (DEL SECTOR LOMA DIVINO NIÑO AL SECTOR PUENTE LA TRAMPA) MUNICIPIO DE ANOLAIMA, DEPARTAMENTO DE CUNDINAMARCA
ESTIMACION DE CBR DE SUBRASANTE DE DISEÑO
|  | 1. Promedio Simple: |  |  | No. | CBR (Wn)
[5 empty] | AP1 | 1.9
[5 empty] | AP2 | 1.72
[5 empty] | S = | 3.62
[5 empty] | n = | 2
[5 empty] | Media (X) = | 1.81
[5 empty] | CBR de Diseño (%) = | 1.81
1.81

## CLIMATOLOGIA FINAL
|  | DISEÑO ESTRUCTURAL DE PAVIMENTOS | [5 empty] | CONTRATO DE CONSULTORIA:
INTERVENTOR:
FASE: Estudios y Diseños
|  | DISEÑO ESTRUCTURAL DE PAVIMENTOS | [5 empty] | CLIMATOLOGIA
PLACA HUELLA
REHABILITACIÓN DE LA VÍA QUE CONDUCE DE LA VEREDA MONTELARGO A LA VEREDA LIMONAL (DEL SECTOR LOMA DIVINO NIÑO AL SECTOR PUENTE LA TRAMPA) MUNICIPIO DE ANOLAIMA, DEPARTAMENTO DE CUNDINAMARCA
[9 empty] | E | 19.6
Ene | 60.05 | [7 empty] | F | 19.73
Feb | 87.21 |  | ESTACIONES IDEAM | [5 empty] | M | 19.59
Mar | 127.38 | [7 empty] | A | 19.57
Abr | 140.9 |  |  | ESTACIÓN | EST | LATITUD | LONGITUD |  | M | 19.49
May | 118.84 | [7 empty] | J | 19.59
Jun | 66.93 |  |  | 21205670 | ACT | 4°46'15.20"N | 74°26'15.50"O |  | J | 19.45
Jul | 43.87 | [7 empty] | A | 19.6
Ago | 54.13 | [7 empty] | S | 19.3
Sep | 83.02 | [7 empty] | O | 19.3
Oct | 149.04 | [7 empty] | N | 19.26
Nov | 147.81 | [7 empty] | D | 19.38
Dic | 77.2 | [7 empty] | T Prom (ºC) = | 19.48833
Precipit. Anual (mm) = | 1156.38
19.48833
Fuente: IDEAM

## IVANOV FINAL
|  | DISEÑO ESTRUCTURAL DE PAVIMENTOS | [5 empty] | CONTRATO DE CONSULTORIA:
INTERVENTOR:
FASE: Estudios y Diseños
|  | DISEÑO ESTRUCTURAL DE PAVIMENTOS | [5 empty] | METODOLOGIA RACIONAL DE IVANOV
PLACA HUELLA
REHABILITACIÓN DE LA VÍA QUE CONDUCE DE LA VEREDA MONTELARGO A LA VEREDA LIMONAL (DEL SECTOR LOMA DIVINO NIÑO AL SECTOR PUENTE LA TRAMPA) MUNICIPIO DE ANOLAIMA, DEPARTAMENTO DE CUNDINAMARCA
CONSIDERACION DE LA ESTABILIZACIÓN PARCIAL DEL SUELO DE SUBRASANTE COMO APORTE A SU RESISTENCIA
METODOLOGIA RACIONAL DE IVANOV:
H = (2 * a/n) * (TAN[(1 - (Einf. / Eeqv.)) / (2 / p * (1 - (1 / n^3,5)))]
H = Espesor material de relleno o material granular necesario para el CBR equivalente.
a = 15,22cm
n = (Esup. / Einf. )^0,4
Esup. = Módulo de Elasticidad del Material Granular Aportante: Esup. = 0,206 * (h^0,45) * Einf.
Eeqv. = Módulo de Elasticidad de Subrasante Mejorada.
Einf. = Módulo de Elasticidad de la Subrasante: E inf. = 130 * (CBR)^0,714
| CBR Sbr. |  | 1.81 | (%) |  |  | CBR suelo de subrasante natural
| Einf. = |  | 198.5756 | (Kg/cm2) | 2824.407 | PSI | Módulo resiliente de subrasante.
| h = |  | 200 | (mm) | 8 | (plg) | Espesor preliminar de capa de mejoramiento
| Esup. = |  | 443.8708 | (Kg/cm2) | 6313.323 | PSI | Módulo resiliente de material seleccionado.
| n = |  | 1.379534
| a = |  | 15.22
| 2*(a/n) = |  | 22.06543
| 1 - (Einf. / Eeqv.) = |  | 0.3167487
| p = |  | 3.1416
| 2 / p |  | 0.6366183
| 1 - (1 / n^3,5) |  | 0.6757074
| H = |  | 20.00002 | (cm) | 8.000007 | (plg) | Espesor capa de mejoramiento
| E eqv. = |  | 290.6333 | (Kg/cm2) | 4133.775 | PSI | Módulo resiliente de subrasante mejorada.
| CBR eqv. = |  | 3.085735 | (%) |  |  | CBR suelo de subrasante mejorado.
| 2 < (Einf./Esup) < 4 - Validez de la aplicación |  |  |  | 2.235274 | ok

## CANTID CONCR ASFALT (hidden)
ALTAMIRA CONCRETO ASFALTICO
DIRECCION |  | ESPESORES ESTRUCTURA (cm)
|  | CA MD19 | MG_CA | SBG
Calle 43 Sur |  | 8 | 10 | 22
| ancho=3.30 m | longitud=70 m
| Actividades | Unidad | Cantidad
| Imprimacion | m2 | 231
| Riego de Liga | m2 | 231
| Mezcla Asfáltica MD-19 | m3 | 18.48
| MG_CA | m3 | 23.1
| Subbase Granular | m3 | 50.82
DIRECCION |  | ESPESORES ESTRUCTURA (cm)
|  | CA MD19 | MG_CA | SBG
Calle 43A Sur |  | 7 | 14 | 35
| ancho=5.93 m | longitud=66 m
| Actividades | Unidad | Cantidad
| Imprimacion | m2 | 391.38
| Riego de Liga | m2 | 391.38
| Mezcla Asfáltica MD-19 | m3 | 27.3966
| MG_CA | m3 | 54.7932
| Subbase Granular | m3 | 136.983
DIRECCION |  | ESPESORES ESTRUCTURA (cm)
|  | CA MD19 | MG_CA | SBG
Carrera 12A Este |  | 7 | 15 | 30
| ancho=5.92 m | longitud=90 m
| Actividades | Unidad | Cantidad
| Imprimacion | m2 | 532.8
| Riego de Liga | m2 | 532.8
| Mezcla Asfáltica MD-19 | m3 | 37.296
| MG_CA | m3 | 79.92
| Subbase Granular | m3 | 159.84
DIRECCION |  | ESPESORES ESTRUCTURA (cm)
|  | CA MD19 | MG_CA | SBG
Carrera 12 B Este |  | 7 | 15 | 30
| ancho=5.90 m | longitud=81 m
| Actividades | Unidad | Cantidad
| Imprimacion | m2 | 477.9
| Riego de Liga | m2 | 477.9
| Mezcla Asfáltica MD-19 | m3 | 33.453
| MG_CA | m3 | 71.685
| Subbase Granular | m3 | 143.37
CANTIDADES TOTALES
| Actividades | Unidad | Cantidad
| Imprimacion | m2 | 1633.08
| Riego de Liga | m2 | 1633.08
| Mezcla Asfáltica MD-19 | m3 | 116.6256
| MG_CA | m3 | 229.4982
| Subbase Granular | m3 | 491.013

## CANTID CONCR RIGIDO (hidden)
ALTAMIRA CONCRETO RIGIDO
DIRECCION |  | ESPESORES ESTRUCTURA (cm)
|  | CONCRETO MR 41 | SBG
Calle 43 Sur |  | 18 | 15
| ancho=3.30 m | longitud=70 m
| Actividades | Unidad | Cantidad
| Concreto MR_41 | m3 | 41.58
| Subbase Granular | m3 | 34.65
| Pasador liso 7/8" | kg | 296
| Varilla longitudinal de 1/2" | kg | 61.95933
DIRECCION |  | ESPESORES ESTRUCTURA (cm)
|  | CONCRETO MR 41 | SBG
Calle 43 A Sur |  | 19 | 15
| ancho=5.93 m | longitud=66 m
| Actividades | Unidad | Cantidad
| Concreto MR_41 | m3 | 74.3622
| Subbase Granular | m3 | 58.707
| Pasador liso 1 " | kg | 695.4094
| Varilla longitudinal de 1/2" | kg | 51.11645
DIRECCION |  | ESPESORES ESTRUCTURA (cm)
|  | CONCRETO MR 41 | SBG
Carrera 12A Este |  | 19 | 15
| ancho=5.92 m | longitud=90 m
| Actividades | Unidad | Cantidad
| Concreto MR_41 | m3 | 103.4208
| Subbase Granular | m3 | 81.648
| Pasador liso 1 " | kg | 795.7654
| Varilla longitudinal de 1/2" | kg | 69.70425
DIRECCION |  | ESPESORES ESTRUCTURA (cm)
|  | CONCRETO MR 41 | SBG
Carrera 12B Este |  | 19 | 15
| ancho=5.90 m | longitud=81 m
| Actividades | Unidad | Cantidad
| Concreto MR_41 | m3 | 96.3072
| Subbase Granular | m3 | 76.032
| Pasador liso 1 " | kg | 842.3025
| Varilla longitudinal de 1/2" | kg | 62.733825
CANTIDADES TOTALES
| Actividades | Unidad | Cantidad
| Concreto MR_41 | m3 | 315.6702
| Subbase Granular | m3 | 251.037
| Pasador liso 7/8 " | kg | 296
| Pasador liso 1 " | kg | 2333.477
| Varilla longitudinal de 1/2" | kg | 245.5139