## Especificaciones
ESPECIFICACIONES TÉCNICAS Y CANTIDADES
ITEM | Descripción | Cantidad
1 | CAMISETA TIPO POLO: Tela POLIESTER 100% , ancho de tela 1.55m +/3% peso 240g/m2 +/5% rendimiento 2.68m/k +/5% encogimiento a lo ancho -7%, encogimiento a lo largo -7%, puño tejido acrílico de 3cm, cuello tejido acrílico de 7cm largo a proporción de la tela, protección solar UPF-30-50 mínimo AATCC 183, perilla 3.5cm, dos botones de pasta de 18 líneas cuatro orificios 2mm, marquilla plenamente identificada con talla, cosida en la parte superior interna de la perilla, manga corta pespunte de 1/16, cuello y mangas con ribete de 5cms de 2 pulg al doblez. Bordados (ESCUDO DEL MUNICIPIO) lado izquierdo, parte posterior (ADULTO MAYOR SANTA BÁRBARA) Logos estampados tecnología DTF. | 1200
2 | SUDADERA: En tela Composición 100% ALGODON protección UV (220 GRAMOS ) dos bolsillos con cierre interno, metido de 10 cm color blanco, sesgo de 1,5cm al costado, bota enresortada, pretina de 3,5cm en resorte y cordon poliester, bota recta, ancho de tela 1.51m +/-3% ASTM -D3774 Tejido de punto, peso 112+/-6g/m2 ATM-D3776 OPC.C, AATCC 22, 56+/-2 hilos/cm ASTM-D3775/ASTM-D8007, Basada en la norma, AATCC-16 OPC.3-AATCC-61-AATCC/8-AATCC-116-ASTM-D2261-ASTM-D5034-ISO 13936-2 tecnología de durabilidad superior. Estampado en pierna izquierda leyenda SANTA BÁRBARA. | 1200
3 | CHAQUETA: En tela Composición 100% ALGODON protección UV (220 GRAMOS), dos bolsillos con ribete, cierre interno, cierre frontal de pasta de 70cm, cuello alto, puño enresortado de 3,5cm, metido color blanco de 10cm sesgo laterales 1,5 cm ambos lados color naranja. ESTAMPADO full color, Escudo del municipio (lado izquierdo) parte posterior (ADULTO MAYOR SANTA BÁRBARA) ancho de tela 1.51m +/-3% ASTM -D3774 Tejido Plano, peso 112+/-6g/m2 ATM-D3776 OPC.C, Repelecia al agua Min 80.00 e AATCC 22, 56+/-2 hilos/cm ASTM-D3775/ASTM-D8007, Basada en la norma AATCC-61 Cloro resistente, AATCC-16 OPC.3-AATCC-61-AATCC/8-AATCC-116-ASTM-D2261-ASTM-D5034-ISO 13936-2 tecnología de durabilidad superior, AATCC-35 . | 1200
Total